## Full 1
RYY011 | m² |  | Reparació de revestiment de morter amb fissures generalitzades i defectes superficials, amb morter acrílic i malla.
Reparació de revestiment de morter amb fissures generalitzades i defectes superficials mitjançant aplicació d'una primera capa de morter de reparació i anivellació superficial, Morcemrest C5 "GRUPO PUMA", amb una resistència a compressió a 28 dies major o igual a 25 N/mm² i un mòdul d'elasticitat de 15000 N/mm², classe R3 segons UNE-EN 1504-3, Euroclasse A1 de reacció al foc, segons UNE-EN 13501-1, col·locació de malla de fibra de vidre, antiàlcalis i aplicació d'una segona capa del mateix morter, fins assolir un gruix mitjà total de 5 mm, amb un rendiment de 10 kg/m², per procedir posteriorment al seu acabat final (no inclòs en aquest preu).
Codi |  | Unitat |  | Descripció |  | Rendiment |  | Preu unitari | Import
1 |  |  |  | Materials
mt09var030a |  | m² |  | Malla de fibra de vidre teixida, amb impregnació de PVC, de 10x10 mm de llum de malla, antiàlcalis, de 115 a 125 g/m² i 500 µm d'espessor, per a armar gotejats tradicionals, esquerdejats i morters. |  | 1.05 |  | 1.55 | 1.63
mt28mrp040d |  | kg |  | Morter de reparació i anivellació superficial, Morcemrest C5 "GRUPO PUMA", amb una resistència a compressió a 28 dies major o igual a 25 N/mm² i un mòdul d'elasticitat de 15000 N/mm², classe R3 segons UNE-EN 1504-3, Euroclasse A1 de reacció al foc, segons UNE-EN 13501-1, compost per ciments especials, resines sintètiques i fum de sílice, per a reparació superficial i acabat d'estructures de formigó. |  | 10 |  | 1.34 | 13.4
[6 empty] | Subtotal materials: |  |  | 15.03
2 |  |  |  | Mà d'obra
mo039 |  | h |  | Oficial 1ª revocador. |  | 0.199 |  | 28.42 | 5.66
mo111 |  | h |  | Peó especialitzat revocador. |  | 0.199 |  | 25.02 | 4.98
[6 empty] | Subtotal mà d'obra: |  |  | 10.64
3 |  |  |  | Costos directes complementaris
|  | % |  | Costos directes complementaris |  | 2 |  | 25.67 | 0.51
[6 empty] | Costos directes (1+2+3): |  |  | 26.18
Referència i títol de la norma |  |  |  |  | Aplicabilitat(a) |  | Obligatorietat(b) |  | Sistema(c)
EN 1504-3:2005 |  |  |  |  | 1102010 |  | 112009 |  | 1/2+/3/4
Productos y sistemas para la protección y reparación de estructuras de hormigón — Parte 3: Reparación estructural y no estructural
(a) Data d'aplicabilitat de la norma harmonitzada
(b) Data en què finalitza el període de coexistència
(c) Sistema d'avaluació i verificació de la constància de les prestacions